## Лист1
Стали, производимые с химическими составами по Российским стандартам (ГОСТ), Техническим условиям (ТУ) и Техническим соглашениям (ТС) с потребителями.
ГОСТ, ТУ | Марки сталей
Конструкционные легированные стали
ГОСТ 4543 | 15Х-50Х, 38ХА, 33ХС-40ХС,18ХГ, 18ХГТ-30ХГТ, 25ХГМ, 38ХГМ, 20ХГР, 27ХГР, 40ХГТР,15ХМ-30ХМ, 30ХМА, 35ХМ-38ХМ, 38ХМА, 30Х3МФ, 40ХМФА,12ХН-50ХН, 20ХНР, 12Х2Н4А, 20Х2Н4А, 12ХН2,12ХН3А- 30ХН3А,30ХГСА, 35ХГСА, 30ХГСН2А,20ХГНР, 20ХГНТР, 15ХГН2ТА, 20ХН2М, 30ХН2МА, 40ХН2МА, 18Х2Н4МА, 40Х2Н2МА , 38ХН3МА, 36Х2Н2МФА, 38ХН3МФА, 30ХН2МФА, 45ХН2МФА, 13ХФА,15ХФ, 40ХФА, 38ХФР, 40ХФР,14ХГН, 19ХГН, 38ХГН, 20ХГНМ, 40ХГНМ, 40Г1Р, 40ГМФР; 07Х3ГНМЮА, 34Х2Н2М (34ХН1М), 38Х2МЮА, 38Х2Н2МА, 45ХН4МФА
ТУ 14-1-3283 | АЦ 45Х, АЦ 18ХГТ
ТУ 14-1-2252 | 14ХГН, 19ХГН, 20ХГНМ, 38ХГМ, 40ХГНМ, 18ХМ, АЦ20ХГНМ; АЦ 40ХГНМ; 12ХН; 30ХМ; 35ХМ
ТУ14-1-2422 | 15ХР
ТУ 14-1-1011 | 22ХНМ
ТУ 3-920-014 | АЦ 40ХГНМ
ТУ 14-1-5083-91 | 42ХМФА
ТУ 14-1-4190-87 | 20Г2Р
ТУ 14-1-3463 | 25ХГМ
ТУ 14-1-3324 | 20ХГНМТА
ТУ 14-1-2320 | 20ХГСНМ
ТУ 3-102-80 | 14ХН3МА; 19ХГНМА
ТУ 3-190-83 | 15ХГН2ТА
ТУ 3-1078-78 | 07Х3ГНМЮА
ТУ 14-1-2264 | 26Х2НВМБР
ТУ 14-550-51 | 14ХН3МА-В, 19ХГМА-В
ОСТ 3-98-80 | 30ХН2МФА
ТУ 14-1-1697-76 | 0ХН3МА
ТУ 14-1-4058 | 0ХН3МФА
ТУ 14-1-950-86 | 12Х2НВФА
Технические соглашения | 47ГТ; 35ГР; 30ХМР; 36ХФР; АЦ40ХГАФБ; 30ХГР; 30ХМА; 30ХР; 30Х2ГСН2ВМ
Конструкционные углеродистые стали
ГОСТ 1050 | 10-55, 60, 15Г-30Г, 40Г-50Г, 30Г2, 40Г2, 45Г2
ГОСТ 10702 | 30
ТУ 14-1-2252 | С30 – С43
ТУ 0953-007-08844200-02 | 58ТЮ
Технические соглашения | ОС
Строительные углеродистые стали
ГОСТ 380 | Ст 0, Ст 1сп -Ст6сп
ГОСТ 5781 | 35ГС
ГОСТ 27772 | С245
Строительные стали повышенной прочности
ГОСТ 19281 | 09Г2С; 09Г2; 09Г2Д; 16ГС; 17ГС; 17Г1С; 10ХСНД
Стали для судостроения
ГОСТ Р 53932 | А; В; D; Е; А32; D40S; А40S
ТУ 14-1-779-2005 | 45Г17Ю3
Технические соглашения | 10ХСНД (A40S); Е36 «селект»
Стали особого назначения
ГОСТ В 10230 | С-60; 45Х3; 45Х1
Пружинные стали
ГОСТ 14959 | 70, 60Г, 65Г, 70Г, 50ХГ(А), 55С2(А), 60С2(А), 60С2ХА, 70С2ХА, 50ХФ, 51ХФА, 50ХГФА, 60С2ХФА
ТУ 14-1-1547-2004 | 60ХФА
Шаровые стали
ТУ 14-1-5236 | Ш1; Ш2
Сталь теплоустойчивая легированная
ГОСТ 20072 | 12МХ, 25Х1МФ, 20Х3МВФ, 15Х5М
ТУ 14-1-552 | 20Х1М1Ф1ТР
Инструментальные стали
ГОСТ 5950 | 5ХНМ; 7Х3
ГОСТ 1435 | У7 –У9; У8А
Сталь инструментальная легированная
ГОСТ 5950-2000 | 9Х1, 9ХС, ХВГ, 5ХВ2СФ, 6ХВ2С, 5ХНМ, 5ХНВ, 7Х3, 3Х3М3Ф, 4Х4МВФС, 4Х5МФС, 5Х3В3МФС, 4Х5В2ФС, 5ХВ2СФ
ТУ 14-1-5243-93 | 3Х2В8Ф
ТУ 14-1-335 | 3Х3М3Ф
Сталь валковая
ОСТ 24.013.20-90 | 9Х1, 9Х2
ТУ 3137-002-00210571-99 | 60ХН
Сталь легированная для производства роторов, турбин, компрессоров
ТУ 108.1029-81 | 25Х1М1Ф1А
ТУ НЗЛ 365-86 | 12Х2ГМФБРЧА
ОСТ 108.958.04-85 | 15Х1М1Ф
Сталь электротехническая
ГОСТ 11036-75 | 10895
Сталь высоколегированная коррозионно-стойкая
ГОСТ 5632-2014 ГОСТ 5949-2018 | 07Х16Н4Б, 07Х16Н6, 09Х16Н4Б, 08-40Х13, 08Х17Н6Т, 08-12Х18Н10Т, 10Х17Н13М2Т, 13Х11Н2В2МФ, 13Х15Н4АМ3, 14Х17Н2, 15Х11МФ, 20Х17Н2, 20Х23Н18, 07Х21Г7АН5, 03Х17Н14М3, 06ХН28МДТ
ТУ 14-1-1062-74 | 25Х17Н2Б-Ш
ОСТ 95-41-73 | 09Х17Н-Ш
ТУ 14-1-2407-2019 | 06Х14Н6Д2МБТ (ЭП817)
Технические соглашения | 08Х20Н10М3Г3АБ, 07Х12НМБФ
Стали, производимые с химическими составами по зарубежным стандартам.
Стандарт | Марки сталей
Строительные стали
EN 10025 (ред. 1994 г.) | S235JR; S235JO; S235J2G3; S235JRG2; S275JR; S275JO; S275J2G3; S355JR; S355JO; S355J2G3;
EN 10025-2(ред. 2004 г) | S355J2, S355JO, S355JR, S275J2, S275JO, S275JR, S235JO, S235J2, S235JR, E295, E335, E360.
Конструкционные углеродистые стали
EN 10083-2:2006 EN ISO 683-1:2018 | С35, С40, С45, С55, C60, С22E, C35E, C40E, C45E, C50E, С55E, C60E, С22R, C35R, C40R, C45R, C50R, C55R, C60R, 28Mn6
EN 10084 EN ISO 683-3:2018 | C10E, C10R, C15E, C15R,
BS 970 -1 (1983г.) | 070M20; 070M55; 080A15 –080A42; 080M40; 150M19;150M36;
ASTM A29 (1991г.) | 1010-1060; M1010; 1524; 5140
JIS | S20C – S45C ; SMn420;
Конструкционные легированные стали
EN 10083-3:2006 EN ISO 683-2:2018 | 34Cr4, 34CrS4, 37Cr(S)4, 41Cr(S)4, 25CrMo(S)4, 34CrMo(S)4, 42CrMo(S)4, 50CrMo4, 34CrNiMo6, 30CrNiMo8, 39NiCrMo3, 51CrV4, 20MnB5, 30MnB5, 38MnB5, 27MnCrB5-2, 33MnCrB5-2, 39MnCrB6-2
EN 10084 EN ISO 683-3:2018 | 16MnCr(S)5, 20MnCr(S)5, 18CrMo(S)4, 18NiCr5-4, 18CrNiMo7-6 , 20NiCrMo2-2, 20NiCrMoS2-2
BS 970 -1 (1983г.) | 655M13; 708M40; 709M40; 817M40, 605M36
ASTM A29 (1991г.) | 4130-4140; 8620; 4340
JIS | SCM 415 – SCM 440 ; SMnCM440